## LA ELECCIÓN LO ES TODO
Piscinas Accent Quartz con impermeabilización (HF24.ImperGrip+AQ+Desactigel): Piscinas nuevas con capa de impermeabilización monocomponente no elástica y permeable al vapor de agua, para la protección del hormigón. La compatibilidad del impermeabilizante es de alta importancia, ya que puede afectar al revestimiento provocando su rotura. No se aceptan impermeabilizaciones elásticas previstas para su utilización bajo cerámicas, en caso de existir deberán retirarse.
Piscinas Accent Quartz con rehabilitación completa (MT2G+HF24.ImperGrip+AQ+Desactigel): Rehabilitación parcial en la unión de distintos soportes entre escaleras o postizos y estructura de hormigón. La mayoría de escaleras, asientos y zonas de detalle de piscina están realizadas posteriormente a la estructura con bloques o ladrillos, por lo que debe asegurarse su estabilidad y deben unirse estas zonas con el soporte original de hormigón. Deberá utilizarse el sistema en todo el vaso cuando se rehabilite una piscina sobre cerámica o mosaico existente.
Impermeabilización coloreada para piscinas (Accent Lite): Piscinas que por sus características de soporte o capas intermedias no puedan ser revestidas con Accent Quartz y que deban impermeabilizarse con un sistema compatible de 3 a 5mm. Permite hasta 5 colores de acabado.
Pavimentos Deck Quartz (DQ+Desactigel): Acabado estético de 3 a 5mm de espesor sobre soleras de hormigón ya cortadas con juntas de dilatación. Deben asegurarse las correctas juntas cada 20m2 aproximadamente en soleras de hormigón.
Borde de piscina Deck Floor (DF): Reparación de bordes de piscina existentes de hormigón o marmolina, y acabados decorativos y renovaciones de pavimentos y muros exteriores.
* Los precios indicados en estas partidas presupuestarias son orientativos, aplicados según los criterios técnicos de obra en península.

## Accent Quartz ImperGrip
(m2) Suministro y aplicación de revestimiento continuo para piscinas, spas y fuentes ornamentales, de 10mm de espesor medio, Accent Quartz, color White Sand (Precio variable según color elegido), elaborado con cemento Portland, árido de cuarzo de color de alta resistencia química, y modificado con polímeros de resinas secas según norma EN988-1. Revestimiento especial para uso en piscinas con declaración de prestaciones CE, incluso resistencia al antideslizamiento superior a Rd 70(clase 3), capilaridad por absorción de agua a 90 min clase W2 (inferior a 0,05 kg/m2·min^0,5) y absorción a 24 horas inferior a 0,5kg/m2·min^0,5; aplicación con llana sobre paramentos horizontales y verticales, puntos singulares y limpieza final con ácido decapante "Desactigel". Incluida la impermeabilización de la superficie con impermeabilizante y puente de unión HF24 ImperGrip, monocomponente no elástico, permeable al vapor de agua, especialmente compatible para posterior aplicación de cerámicas, piedras y morteros continuos. Retirada de material sobrante y gestión de residuos según normativa vigente. Unidad de obra terminada, medida en verdadera magnitud.
Código | Unidad | Descripción | Rendimiento | Precio | Importe
unitario
1 |  | Materiales
IMPERGRIP | kg | Impermeabilizante y puente de unión HF24 ImperGrip (SEM Morteros), monocomponente no elástico, permeable al vapor de agua y de alta compatibilidad para posterior aplicación de morteros de cemento de sistemas SEM Morteros. | 2 | 5.9 | 11.8
AQ | kg | Revestimiento continuo de cuarzo ACCENT QUARTZ White Sand (SEM Morteros) según norma EN998-1. 10mm de espesor medio. | 16.67 | 2.32 | 38.67
DESACTIGEL | kg | Gel decapante DESACTIGEL (SEM Morteros) para limpieza y exposición de cuarzos coloreados. | 0.334 | 8.8 | 2.94
|  |  | Subtotal materiales: |  | 53.41
2 |  | Mano de obra
OP1 | h | Oficial 1ª revocador. | 0.2 | 21.41 | 4.28
OP2 | h | Oficial 1ª revocador. | 0.2 | 21.41 | 4.28
OP3 | h | Peón especializado revocador. | 0.2 | 20.34 | 4.07
OP4 | h | Peón especializado revocador. | 0.2 | 20.34 | 4.07
|  |  | Subtotal mano de obra: |  | 16.7
3 |  | Costes directos complementarios
| % | Costes directos complementarios | 4 | 70.11 | 2.8
|  |  | Costes directos (1+2+3): |  | 72.91

## Rehabilitación MT2G
(m2) Suministro y aplicación de mortero técnico "MT2G" de gran adherencia y estabilidad, tipo C2 según norma EN12004, aplicado en paramentos verticales y horizontales en doble capa con llana y con colocación de malla de fibra de vidrio antiálcalis para morteros entre capas. Espesor teórico de 3mm. Mortero con índice cálcico reducido, asegurando la compatibilidad dimensional para revestimientos adheridos y de morteros continuos. Se aplicará como sistema de rehabilitación SEM Morteros sobre cerámicas o en cambios de material de soporte que estén en buen estado de conservación, sin patologías destacadas y con estructuras firmes y estables. Incluye limpieza previa del soporte con agua a presión. No incluye reparaciones puntuales ni de estructura.
Código | Unidad | Descripción | Rendimiento | Precio | Importe
unitario
1 |  | Materiales
MT2G | kg | Mortero técnico MT2G con 3mm de espesor teórico. | 2 | 3.915 | 7.83
MALLA | m2 | Malla de fibra de vidrio tejida, de 5x5 mm de luz de malla, antiálcalis, de 115 a 125 g/m² y 500 µm de espesor, para armar revocos tradicionales, enfoscados y morteros. | 1.26 | 1.55 | 1.95
|  |  | Subtotal materiales: |  | 9.78
2 |  | Mano de obra
OP1 | h | Oficial 1ª revocador. | 0.12 | 21.41 | 2.57
OP3 | h | Peón especializado revocador. | 0.12 | 20.34 | 2.44
|  |  | Subtotal mano de obra: |  | 5.01
3 |  | Costes directos complementarios
| % | Costes directos complementarios | 2 | 14.79 | 0.3
|  |  | Costes directos (1+2+3): |  | 15.09

## Accent Lite
(M2) Impermeabilización coloreada de soporte horizontal o vertical de hormigón mediante mortero ACCENT LITE (SEM Morteros) según norma EN 1504-2 aplicado en 1 capa con llana metálica, espesor de 3 a 5mm (Consumo teórico de 4mm) y acabado liso. Permeable al vapor de agua, compatible para la aplicación posterior de cerámicas, piedras y morteros continuos. Producto ensayado para soportar el agua clorada.
Código | Unidad | Descripción | Rendimiento | Precio | Importe
unitario
1 |  | Materiales
LITE | kg | Mortero impermeabilizante coloreado monocomponente Accent Lite (SEM Morteros) según norma EN 1504-2. | 5.33 | 4.9 | 26.12
|  |  | Subtotal materiales: |  | 26.12
2 |  | Mano de obra
OP1 | h | Oficial 1ª revocador. | 0.2 | 21.41 | 4.28
OP2 | h | Peón especializado revocador. | 0.2 | 20.34 | 4.07
|  |  | Subtotal mano de obra: |  | 8.35
3 |  | Costes directos complementarios
| % | Costes directos complementarios | 4 | 34.47 | 1.38
Coste de mantenimiento decenal: 0,64€ en los primeros 10 años. |  |  | Costes directos (1+2+3): |  | 35.85

## Pavimentos Deck Quartz
(M2) Revestimiento de mortero DECK QUARTZ color Blanco Castilla (Precio variable en función del color) de 5mm de espesor medio, de cuarzos de color para pavimentos exteriores sobre soporte de hormigón firme y estable. Deberá certificar marcado CE EN13813, con adherencia superior a 2MPa sobre placas de mortero; capilaridad por absorción de agua a 90 min clase W2 (inferior a 0,05 kg/m2·min^0,5). y absorción a 24 horas inferior a 1kg/m2·min^0,5.El soporte deberá estar limpio de lechada o capas intermedias que puedan dificultar la adherencia, en caso necesario puede aplicarse capa de puente de unión BK72 (no incluida). Incluida la limpieza final con decapante Desactigel. Deberán respetarse las juntas de soporte, siguiendo la norma en vigor. Decapado de superficie con Desactigel (SEM Morteros) enjuagado con agua (La partida no incluye el servicio de agua).
Código | Unidad | Descripción | Rendimiento | Precio | Importe
unitario
1 |  | Materiales
DQ | kg | Revestimiento continuo de cuarzo DECK QUARTZ Blanco Castilla (SEM Morteros) según norma EN13813. Grupo de precio D1. 5mm de espesor medio. | 8.33 | 1.92 | 15.99
DESACTIGEL | kg | Gel decapante DESACTIGEL (SEM Morteros) para limpieza y exposición de cuarzos de color. | 0.25 | 17.6 | 4.4
|  |  | Subtotal materiales: |  | 20.39
2 |  | Mano de obra
OP1 | h | Oficial 1ª aplicador de pavimentos industriales. | 0.2 | 21.41 | 4.28
OP2 | h | Ayudante aplicador de pavimentos industriales. | 0.2 | 20.34 | 4.07
|  |  | Subtotal mano de obra: |  | 8.35
3 |  | Costes directos complementarios
| % | Costes directos complementarios | 2 | 28.74 | 0.57
|  |  | Costes directos (1+2+3): |  | 29.31

## Bordes de piscina Deck Floor
(M2) Ejecución de acabado para solados DECK FLOOR, color a elegir por D.F., elaborado con cemento Portland, polvo de cuarzo y resinas secas, resistencia a compresión superior a 24 N/mm2; aplicado sobre soporte de hormigón nivelado con pendientes de proyecto, firme, estable y limpio (no incluido en este precio). Incluye: Limpieza previa del soporte, aplicación de capa inicial de regularización Deck Floor con llana, y aplicación de capa de terminación de Deck Floor con gota aplastada, con un espesor total teórico de 3mm.
Cód. | Ud | Descripción | Rend. | Precio | Importe
unit.
1 |  | Materiales
DF | kg | Revestimiento continuo DECK FLOOR (SEM Morteros) según norma EN13813. Espesor teórico de 3mm. | 2.68 | 4.7 | 12.6
|  | Subtotal materiales: |  |  | 12.6
2 |  | Mano de obra
OP1 | h | Oficial 1ª aplicador de pavimentos industriales. | 0.2 | 21.41 | 4.28
OP2 | h | Ayudante aplicador de pavimentos industriales. | 0.2 | 20.34 | 4.07
|  | Subtotal mano de obra: |  |  | 8.35
3 |  | Costes directos complementarios
| % | Costes directos complementarios | 2 | 20.95 | 0.42
|  | Costes directos (1+2+3): |  |  | 21.37

## Accent Quartz BK72
(m2) Suministro y aplicación de revestimiento continuo para piscinas, spas y fuentes ornamentales, de 10mm de espesor medio, Accent Quartz, color White Sand (Precio variable según color elegido), elaborado con cemento Portland, árido de cuarzo de color de alta resistencia química, y modificado con polímeros de resinas secas según norma EN988-1. Revestimiento especial para uso en piscinas con declaración de prestaciones CE, incluso resistencia al antideslizamiento superior a Rd 70(clase 3), capilaridad por absorción de agua a 90 min clase W2 (inferior a 0,05 kg/m2·min^0,5). y absorción a 24 horas inferior a 0,5kg/m2·min^0,5; aplicación con llana sobre paramentos horizontales y verticales, puntos singulares y limpieza final con ácido decapante "Desactigel". Incluso tratamiento previo de la superficie con producto capa-puente de unión BK-72 de base cementosa para mejorar su adherencia. No incluye impermeabilización, en caso de existir deberá ser compatible monocomponente permeable al vapor de agua tipo HF24. Retirada de material sobrante y gestión de residuos según normativa vigente. Unidad de obra terminada, medida en verdadera magnitud.
Código | Unidad | Descripción | Rendimiento | Precio | Importe
unitario
1 |  | Materiales
BK72 | kg | Puente de unión de mortero monocomponente especialmente aditivado BK72 (SEM Morteros) para sistemas SEM Morteros. | 1 | 4.5 | 4.5
AQ | kg | Revestimiento continuo de cuarzo ACCENT QUARTZ White Sand (SEM Morteros) según norma EN998-1. 10mm de espesor medio. | 16.6 | 2.72 | 45.15
DESACTIGEL | kg | Gel decapante DESACTIGEL (SEM Morteros) para limpieza y exposición de cuarzos coloreados. | 0.25 | 17.6 | 4.4
|  |  | Subtotal materiales: |  | 54.05
2 |  | Mano de obra
OP1 | h | Oficial 1ª revocador. | 0.2 | 21.41 | 4.28
OP2 | h | Oficial 1ª revocador. | 0.2 | 21.41 | 4.28
OP3 | h | Peón especializado revocador. | 0.2 | 20.34 | 4.07
OP4 | h | Peón especializado revocador. | 0.2 | 20.34 | 4.07
|  |  | Subtotal mano de obra: |  | 16.7
3 |  | Costes directos complementarios
| % | Costes directos complementarios | 2 | 70.75 | 1.42
|  |  | Costes directos (1+2+3): |  | 72.17

## Impermeabilización HF24
(M2) Impermeabilización de soporte horizontal o vertical de hormigón mediante mortero monocomponente HF24 (SEM Morteros) según norma EN 1504-2 aplicado en 2 capas con rodillo asegurando un recubrimiento teórico de 2mm. Permeable al vapor de agua, compatible para la aplicación posterior de cerámicas, piedras y morteros continuos. Uso aprobado para piscinas y zonas húmedas con existencia de productos corrosivos.
Código | Unidad | Descripción | Rendimiento | Precio | Importe
unitario
1 |  | Materiales
HF24 | kg | Mortero impermeabilizante monocomponente HF24 (SEM Morteros) según norma EN 1504-2. | 1.35 | 5.9 | 7.97
|  |  | Subtotal materiales: |  | 7.97
2 |  | Mano de obra
OP1 | h | Oficial 1ª aplicador de productos impermeabilizantes. | 0.1 | 24.41 | 2.44
OP2 | h | Ayudante aplicador de productos impermeabilizantes. | 0.1 | 20.34 | 2.03
|  |  | Subtotal mano de obra: |  | 4.47
3 |  | Costes directos complementarios
| % | Costes directos complementarios | 2 | 12.44 | 0.25
Coste de mantenimiento decenal: 0,64€ en los primeros 10 años. |  |  | Costes directos (1+2+3): |  | 12.69